## Dados técnicos
Relação agua / cimento | [6 empty] | Determinação dos agregados
CP25 |  | CP32 |  | CP40 |  | Tabela de relação agua / materiais seco (A%)
A/C | MPa | A/C | MPa | A/C | MPa | SeixoManuald max = 38 | Seixo | Manual | d max = 38 | 7.5%
0.4 | 32.5 | 0.4 | 41 | 0.4 | 52.5 | SeixoManuald max = 25 | Seixo | Manual | d max = 25 | 8%
0.45 | 28.5 | 0.45 | 36 | 0.45 | 45.5 | SeixoManuald max = 19 | Seixo | Manual | d max = 19 | 8.5%
0.5 | 24.7 | 0.5 | 32 | 0.5 | 40 | SeixoManualArtificial | Seixo | Manual | Artificial | 9%
0.55 | 21.7 | 0.55 | 27.8 | 0.55 | 34.5 | SeixoVibradod max = 38 | Seixo | Vibrado | d max = 38 | 6.5%
0.6 | 19 | 0.6 | 24.5 | 0.6 | 30.4 | SeixoVibradod max = 25 | Seixo | Vibrado | d max = 25 | 7%
0.65 | 16.4 | 0.65 | 21.7 | 0.65 | 26.7 | SeixoVibradod max = 19 | Seixo | Vibrado | d max = 19 | 7.5%
0.7 | 14.8 | 0.7 | 19.2 | 0.7 | 23.1 | SeixoVibradoArtificial | Seixo | Vibrado | Artificial | 8%
0.75 | 12.9 | 0.75 | 17.1 | 0.75 | 20.5 | BritaManuald max = 38 | Brita | Manual | d max = 38 | 8.5%
0.8 | 11 | 0.8 | 15 | 0.8 | 18 | BritaManuald max = 25 | Brita | Manual | d max = 25 | 9%
A/C | MPa | A/C | MPa | A/C | MPa | BritaManuald max = 19 | Brita | Manual | d max = 19 | 9.5%
0 |  | 0.4617276 | 35 | 0 |  | BritaManualArtificial | Brita | Manual | Artificial | 10%
| 0 | 0.45 | 36.00148 | 0.38 | 54.94254 | BritaVibradod max = 38 | Brita | Vibrado | d max = 38 | 7.5%
[6 empty] | BritaVibradod max = 25 | Brita | Vibrado | d max = 25 | 8%
[6 empty] | BritaVibradod max = 19 | Brita | Vibrado | d max = 19 | 8.5%
[6 empty] | BritaVibradoArtificial | Brita | Vibrado | Artificial | 9%
Tabela de porcentagem de agregado miúdo total
[6 empty] | SeixoManualFina | Seixo | Manual | Fina | 34%
[6 empty] | SeixoManualMédia | Seixo | Manual | Média | 39%
[6 empty] | SeixoManualGrossa | Seixo | Manual | Grossa | 44%
[6 empty] | SeixoVibradoGrossa | Seixo | Vibrado | Grossa | 40%
[6 empty] | BritaManualFina | Brita | Manual | Fina | 44%
[6 empty] | BritaManualMédia | Brita | Manual | Média | 49%
[6 empty] | BritaManualGrossa | Brita | Manual | Grossa | 54%
[6 empty] | BritaVibradoFina | Brita | Vibrado | Fina | 40%
[6 empty] | BritaVibradoMédia | Brita | Vibrado | Média | 49%
[6 empty] | BritaVibradoGrossa | Brita | Vibrado | Grossa | 50%

## Concreto
Cálculo de dosagem do concreto
Resultados previstos |  |  | Traço do concreto | Traço: | 1 : 3
[7 empty] | Traço para | kg de algomerante
Fcj = Fck + 1,65 x Sd | 40.95 | MPa | Material seco | Traço para 1kg de aglomerante |  |  | Traço para 10kg de algomerante
Fck (Resistencia exigida) | 36 | MPa |  | (kg) | (l) | (m3) | (kg) | (l) | (m3)
Sd (3,0MPa, 4,0MPa e 5,0MPa) | 3 | MPa | Aglomerante | 1 | 0.3205128 | 0.0003205128 | 10 | 3.205128 | 0.003205128
Relação Água / Cimento (A/C) | 0.34 | l/kg | Agregado | 3 | 3.559722 | 0.003559722 | 30 | 35.59722 | 0.03559722
Densidade do concreto | 1.028506 | l/kg | Agregado miúdo | 1.2 | 0.4562738 | 0.0004562738 | 12 | 4.562738 | 0.004562738
Slump test | 8 | (+ - 1 cm) | Agregado graúdo | 1.8 | 3.103448 | 0.003103448 | 18 | 31.03448 | 0.03103448
|  |  | Aditivo | 0.01 | 0.009199632 | 9.199632e-06 | 0.1 | 0.09199632 | 9.199632e-05
Dados |  |  | Água | 0.34 | 0.34 | 0.00034 | 3.4 | 3.4 | 0.0034
|  |  | Total de Concreto | 4.35 | 4.229434 | 0.004229434 | 43.5 | 42.29434 | 0.04229434
Umidade dos agregados
Agregado miúdo | 7% |  | Material úmido | Traço para 1 kg de aglomerante |  |  | Traço para 10kg de algomerante
Agregado graúdo | 80% |  |  | (kg) | (l) | (m3) | (kg) | (l) | (m3)
|  |  | Aglomerante | 1 | 0.3205128 | 0.0003205128 | 10 | 3.205128 | 0.003205128
Massa específica e densidade |  |  | Agregado | 4.524 | 3.559722 | 0.003559722 | 45.24 | 35.59722 | 0.03559722
Aglomerante | 3.12 | kg/l (m.e.) | Agregado miúdo | 1.284 | 0.4562738 | 0.0004562738 | 12.84 | 4.562738 | 0.004562738
Agregado miúdo | 2.63 | kg/l (m.e.) | Agregado graúdo | 3.24 | 3.103448 | 0.003103448 | 32.4 | 31.03448 | 0.03103448
Agregado graúdo | 0.58 | kg/l (dens.) | Aditivo | 0.01 | 0.009199632 | 9.199632e-06 | 0.1 | 0.09199632 | 9.199632e-05
Aditivo | 1.087 | kg/l (m.e.) | Água Total | -1.184 | -1.184 | -0.001184 | -11.84 | -11.84 | -0.01184
Água | 1 | kg/l (m.e.) | Quantidade de agua nos agregados | 1.524 | 1.524 | 0.001524 | 15.24 | 15.24 | 0.01524
|  |  | Total de Concreto | 4.35 | 4.229434 | 0.004229434 | 43.5 | 42.29434 | 0.04229434
Quantidades adicionadas referente ao total de aglomerante
Aditivo | 1% |  | Traço para 1 m3
Porcentagem de cada agregado |  |  | Material seco | (kg) | (l) | (m3)
Agregado miúdo | 100% |  | Aglomerante | 236.4382 | 75.78148 | 0.07578148
Agregado graúdo | 100% |  | Agregado | 709.3147 | 841.6544 | 0.8416544
|  |  | Agregado miúdo | 283.7259 | 107.8806 | 0.1078806
Relação Água / Materiais secos (A%) | 8.5% |  | Agregado graúdo | 425.5888 | 733.7738 | 0.7337738
Tipo do agregado | Seixo |  | Aditivo | 2.364382 | 2.175145 | 0.002175145
Tipo de adensamento | Manual |  | Água | 80.389 | 80.389 | 0.080389
Tamanho do agregado | d max = 19 |  | Total de Concreto | 1028.506 | 1000 | 1
Porcentagem de agregado miúdo total | 40%
Tipo do agregado | Brita
Tipo de adensamento | Vibrado
Tamanho do agregado | Fina
Note on D20: Robson: Para os ensaios utilizaram-se os seguintes materiais: cimento de alta resistência inicial, CP V ARI, com massa específica de 3,12 g/cm3 Bibliografia: http://www.fipai.org.br/Minerva%2005(03)%2004.pdf
Note on D21: Robson: Massa especifica realizada em laboratorio (argila revestida com cimento)
Note on D22: Robson: Densidade realizada em laboratorio (argila revestida com cimento)
Note on D23: Robson: Bibliografia: www.usp.br/nutau/CD/59.pdf 1,067kg/l e 1,107kg/l
Note on H20: Robson: Volume com a umidade junto
Note on H21: Robson: Volume com a umidade junto
Note on J8: Robson: Colocar a quantidade que deseja produzir
Note on K20: Robson: Volume com a umidade junto
Note on K21: Robson: Volume com a umidade junto