## Tabela Aço
oc.
TABELA DE AÇO
CA 25
| Caracteristicas de massa e seção: |  |  |  |  | Dobramento em obra:
| CA | Bitola (mm) | Massa Nominal (kg/m) | Tolerância (%) | Seção Nominal (mm2) | Bitola (mm) | Diâmetro(ø) dos Pinos de Dobramento (mm)
256.3 | 25 | 6.3 | 0.245 | ±10 | 31.2 | 6.3 | 32
258 | 25 | 8 | 0.395 | ±10 | 50.3 | 8 | 40
2510 | 25 | 10 | 0.617 | ± 6 | 78.5 | 10 | 50
2512.5 | 25 | 12.5 | 0.963 | ± 6 | 122.7 | 12.5 | 63
2516 | 25 | 16 | 1.578 | ± 6 | 201.1 | 16 | 80
2520 | 25 | 20 | 2.466 | ± 6 | 314.2 | 20 | 160
2525 | 25 | 25 | 3.853 | ± 6 | 490.9 | 25 | 200
CA 50
| Caracteristicas de massa e seção: |  |  |  |  | Dobramento em obra:
| CA | Bitola (mm) | Massa Nominal (kg/m) | Tolerância (%) | Seção Nominal (mm2) | Bitola (mm) | Diâmetro(ø) dos Pinos de Dobramento (mm)
506.3 | 50 | 6.3 | 0.245 | ±10 | 31.2 | 6.3 | 32
508 | 50 | 8 | 0.395 | ±10 | 50.3 | 8 | 40
5010 | 50 | 10 | 0.617 | ± 6 | 78.5 | 10 | 50
5012.5 | 50 | 12.5 | 0.963 | ± 6 | 122.7 | 12.5 | 63
5016 | 50 | 16 | 1.578 | ± 6 | 201.1 | 16 | 80
5020 | 50 | 20 | 2.466 | ± 6 | 314.2 | 20 | 160
5025 | 50 | 25 | 3.853 | ± 6 | 490.9 | 25 | 200
CA 60
| Caracteristicas de massa e seção: |  |  |  |  | Dobramento em obra:
| CA | Bitola (mm) | Massa Nominal (kg/m) | Tolerância (%) | Seção Nominal (mm2) | Bitola (mm) | Diâmetro(ø) dos Pinos de Dobramento (mm)
603.4 | 60 | 3.4 | 0.071 | ± 6 | 9.1 | 3.4 | 20
604.2 | 60 | 4.2 | 0.109 | ± 6 | 13.9 | 4.2 | 25
605 | 60 | 5 | 0.154 | ± 6 | 19.6 | 5 | 30
606 | 60 | 6 | 0.222 | ± 6 | 28.3 | 6 | 36
607 | 60 | 7 | 0.302 | ± 6 | 38.5 | 7 | 42
608 | 60 | 8 | 0.395 | ± 6 | 50.3 | 8 | 48
609.5 | 60 | 9.5 | 0.558 | ± 6 | 70.9 | 9.5 | 57

## Tabela Aço (2)
oc.
TABELA DE AÇO
CA 25
| Caracteristicas de massa e seção: |  |  | Cálculo de quilo para comprimento e comprimento para quilo
| CA | Bitola (mm) | Massa Nominal (kg/m) | Comprimento | Massa (kg) | Massa (kg) | Comprimento
256.3 | 25 | 6.3 | 0.245 | 10 | 2.45 | 2.45 | 10
258 | 25 | 8 | 0.395 |  | 0 |  | 0
2510 | 25 | 10 | 0.617 |  | 0 |  | 0
2512.5 | 25 | 12.5 | 0.963 |  | 0 |  | 0
2516 | 25 | 16 | 1.578 |  | 0 |  | 0
2520 | 25 | 20 | 2.466 |  | 0 |  | 0
2525 | 25 | 25 | 3.853 |  | 0 |  | 0
CA 50
| Caracteristicas de massa e seção: |  |  | Cálculo de quilo para comprimento e comprimento para quilo
| CA | Bitola (mm) | Massa Nominal (kg/m) | Comprimento | Massa (kg) | Massa (kg) | Comprimento
506.3 | 50 | 6.3 | 0.245 | 10 | 2.45 | 2.45 | 10
508 | 50 | 8 | 0.395 |  | 0 |  | 0
5010 | 50 | 10 | 0.617 |  | 0 |  | 0
5012.5 | 50 | 12.5 | 0.963 |  | 0 |  | 0
5016 | 50 | 16 | 1.578 |  | 0 |  | 0
5020 | 50 | 20 | 2.466 |  | 0 |  | 0
5025 | 50 | 25 | 3.853 |  | 0 |  | 0
CA 60
| Caracteristicas de massa e seção: |  |  | Cálculo de quilo para comprimento e comprimento para quilo
| CA | Bitola (mm) | Massa Nominal (kg/m) | Comprimento | Massa (kg) | Massa (kg) | Comprimento
603.4 | 60 | 3.4 | 0.071 | 10 | 0.71 | 0.71 | 10
604.2 | 60 | 4.2 | 0.109 |  | 0 |  | 0
605 | 60 | 5 | 0.154 |  | 0 |  | 0
606 | 60 | 6 | 0.222 |  | 0 |  | 0
607 | 60 | 7 | 0.302 |  | 0 |  | 0
608 | 60 | 8 | 0.395 |  | 0 |  | 0
609.5 | 60 | 9.5 | 0.558 |  | 0 |  | 0

## Plan1
TABELA DE PESO
AÇO REDONDO, QUADRADO,HEXAGONAL E OCTOGONAL
peso de 1 metro corrido em kg,
peso específico = 7,8
ESPESSURA
mm
5 | 0,154 | 0,196 | 0.17 | 0,163
6 | 0,222 | 0,283 | 0,245 | 0,234
7 | 0,302 | 0,385 | 0,333 | 0,319
8 | 0,395 | 0,502 | 0,435 | 0,416
9 | 0,499 | 0,636 | 0,551 | 0,527
10 | 0,617 | 0,785 | 0,680 | 0,650
11 | 0,756 | 0,950 | 0,823 | 0,787
12 | 0,888 | 1,130 | 0.979 | 0,936
13 | 2,042 | 1,327 | 1,149 | 1,099
14 | 1,208 | 1,539 | 1,332 | 1,275
15 | 1,387 | 1,766 | 1,530 | 1,463
16 | 1,578 | 2,010 | 1,740 | 1,665
17 | 1,782 | 2,269 | 1,965 | 1,879
18 | 1,998 | 2,543 | 2,203 | 2,107
19 | 2,226 | 2,834 | 2,454 | 2.348
20 | 2,466 | 3,140 | 2,719 | 2,601
21 | 2,719 | 3,462 | 2,998 | 2,868
22 | 2,984 | 3,799 | 3,290 | 3,148
23 | 3,261 | 4,153 | 3,596 | 3,440
24 | 3,551 | 4,522 | 3,916 | 3,746
25 | 3,853 | 4,906 | 4,249 | 4,065
26 | 4,168 | 5,307 | 4,596 | 4,396
27 | 4,495 | 5,723 | 4,956 | 4.741
28 | 4,834 | 6,154 | 5,330 | 5,099
29 | 5,185 | 6,602 | 5,717 | 5,469
30 | 5,549 | 7,065 | 6,118 | 5,853
31 | 5,925 | 7,544 | 6,533 | 6,250
32 | 6,313 | 8,038 | 6,961 | 6,659
33 | 6,714 | 8,549 | 7,403 | 7,082
34 | 7,127 | 9,075 | 7,859 | 7,518
35 | 7,553 | 9,616 | 8,328 | 7,966
36 | 7,990 | 10,714 | 8,811 | 8,428
37 | 8,440 | 10,747 | 9,307 | 8,903
38 | 8,903 | 11,335 | 9,817 | 9,391
39 | 9,378 | 11,940 | 10,340 | 9,891
40 | 9,865 | 12,560 | 10,877 | 10,405
41 | 10,364 | 13,196 | 11,428 | 10,932
42 | 10,876 | 13,847 | 11,992 | 11,472
43 | 11,400 | 14,515 | 12,570 | 12,024
44 | 11,936 | 15,198 | 13,162 | 12,590
45 | 12,485 | 15,896 | 13,767 | 13,169
46 | 13,046 | 16,611 | 14,385 | 13,761
47 | 13,619 | 17,341 | 15,017 | 14,366
48 | 14,205 | 18,086 | 15,663 | 14,983
49 | 14,803 | 18,848 | 16,323 | 15,614
50 | 15,414 | 19,625 | 16,996 | 16,258
51 | 16,036 | 20,418 | 17,682 | 16,915
52 | 16,671 | 21,226 | 18,383 | 17,585
53 | 17,319 | 22,051 | 19,096 | 18,267
54 | 17,978 | 22,891 | 19,824 | 18,963
55 | 18,650 | 23,746 | 20,565 | 19,672
56 | 19,335 | 24,618 | 21,319 | 20,394
57 | 20,031 | 25,505 | 22,088 | 21,129
58 | 20,740 | 26,407 | 22,869 | 21,877
59 | 21,462 | 27,326 | 23,665 | 22,638
60 | 22,195 | 28,260 | 24,474 | 25,412
61 | 22,941 | 29,210 | 25,296 | 24,198
62 | 23,700 | 30,175 | 26,133 | 24,998
63 | 24,470 | 31,157 | 26,982 | 25,811
64 | 25,253 | 32,154 | 27,846 | 26,637
65 | 26,050 | 33,170 | 28,720 | 27,480
66 | 26,860 | 34,200 | 29,610 | 28,330
67 | 27,680 | 35,240 | 30,520 | 29,190
68 | 28,510 | 36,300 | 31,440 | 30,070
69 | 29,350 | 37,370 | 32,370 | 30,960
70 | 30,210 | 38,460 | 33,310 | 31,870
71 | 31,080 | 39,570 | 34,270 | 32,780
72 | 31,960 | 40,690 | 35,240 | 33,710
73 | 32,860 | 41,830 | 36.230 | 34,660
74 | 33,760 | 42,990 | 37,230 | 35,610
75 | 34,680 | 44,160 | 38,240 | 36,580
76 | 35,610 | 45,340 | 39,270 | 37,560
77 | 36,560 | 46,540 | 40,310 | 38,560
78 | 37,510 | 47,760 | 41,360 | 39,560
79 | 38,480 | 48,990 | 42,430 | 40,590
80 | 39,460 | 50,240 | 43,510 | 41,620
81 | 40,450 | 51,500 | 44,600 | 42,670
82 | 41,460 | 52,780 | 45,710 | 43,730
83 | 42,470 | 54,080 | 46,830 | 44,800
84 | 43,500 | 55,390 | 47,970 | 45,890

## Plan16
http://www.sitengenharia.com.br/tabelaaco.htm
CA-25 |  |  | Arame recozido B.W.G |  |  |  | CA-60 Arame para concreto
CA-50A (dureza natural) |  |  | Arame galvanizado B.W.G
ø (mm) | Pol. | Kg/m | Nº | ø (mm) | Peso de 100m (Kg) | Comp. de 100 Kg (m) | ø (mm) | Kg/m
4.8 | 0.1875 | 0.140 | 4 | 6.05 | 22.58 | 442 | 3.40 | 0.071
6.3 | 0.25 | 0.248 | 6 | 5.15 | 16.40 | 609 | 4.20 | 0.109
8.0 | 0.3125 | 0.393 | 8 | 4.19 | 10.82 | 924 | 4.60 | 0.131
10.0 | 0.375 | 0.624 | 9 | 3.75 | 8.72 | 1146 | 5.00 | 0.157
12.5 | 0.5 | 0.988 | 10 | 3.40 | 7.13 | 1402 | 6.00 | 0.228
16.0 | 0.625 | 1570 | 12 | 2.77 | 4.74 | 2109 | 6.40 | 0.253
20.0 | 0.75 | 2480 | 14 | 2.11 | 2.75 | 3636 | 7.00 | 0.302
22.5 | 0.875 | 2980 | 16 | 1.65 | 1.68 | 5952 | 8.00 | 0.393
25.0 | 1 | 3930 | 18 | 1.24 | 0.95 | 10526 | 9.50 | 0.560
32.0 | 1.1/4 | 6240
40.0 | 1.1/2 | 9880
CA 60
Caracteristicas de massa e seção: |  |  |  | Dobramento em obra:
Bitola (mm) | Massa Nominal (kg/m) | Tolerância (%) | Seção Nominal (mm2) | Bitola (mm) | Diâmetro(ø) dos Pinos de Dobramento (mm)
3.4 | 0.071 | ± 6 | 9.1 | 3.4 | 20
4.2 | 0.109 | ± 6 | 13.9 | 4.2 | 25
5 | 0.154 | ± 6 | 19.6 | 5 | 30
6 | 0.222 | ± 6 | 28.3 | 6 | 36
7 | 0.302 | ± 6 | 38.5 | 7 | 42
8 | 0.395 | ± 6 | 50.3 | 8 | 48
9.5 | 0.558 | ± 6 | 70.9 | 9.5 | 57
CA 50
Caracteristicas de massa e seção: |  |  |  | Dobramento em obra:
Bitola (mm) | Massa Nominal (kg/m) | Tolerância (%) | Seção Nominal (mm2) | Bitola (mm) | Diâmetro(ø) dos Pinos de Dobramento (mm)
6.3 | 0.245 | ±10 | 31.2 | 6.3 | 32
8 | 0.395 | ±10 | 50.3 | 8 | 40
10 | 0.617 | ± 6 | 78.5 | 10 | 50
12.5 | 0.963 | ± 6 | 122.7 | 12.5 | 63
16 | 1.578 | ± 6 | 201.1 | 16 | 80
20 | 2.466 | ± 6 | 314.2 | 20 | 160
25 | 3.853 | ± 6 | 490.9 | 25 | 200
CA 25
Caracteristicas de massa e seção: |  |  |  | Dobramento em obra:
Bitola (mm) | Massa Nominal (kg/m) | Tolerância (%) | Seção Nominal (mm2) | Bitola (mm) | Diâmetro(ø) dos Pinos de Dobramento (mm)
6.3 | 0.245 | ±10 | 31.2 | 6.3 | 32
8 | 0.395 | ±10 | 50.3 | 8 | 40
10 | 0.617 | ± 6 | 78.5 | 10 | 50
12.5 | 0.963 | ± 6 | 122.7 | 12.5 | 63
16 | 1.578 | ± 6 | 201.1 | 16 | 80
20 | 2.466 | ± 6 | 314.2 | 20 | 160
25 | 3.853 | ± 6 | 490.9 | 25 | 200
Arame recozido
BWG | Bitola (mm) | Massa Nominal (kg/m) | Fornecimento (rolos de 1 kg)
18 | 1.24 | 0.009 | 1 e 40
16 | 1.65 | 0.017 | 70 e 180
14 | 2.11 | 0.027 | 70 e 180
12 | 2.77 | 0.047 | 70 e 180
10 | 3.4 | 0.071 | 70 e 180
8 | 4.18 | 0.108 | 70 e 180
4 | 6.04 | 0.226 | 70 e 180

## Plan2
Tabelas Técnicas - Aço CA-25
Caracteristicas de massa e seção: |  |  |  | Dobramento em obra:
Bitola (mm) | Massa Nominal (kg/m) | Tolerância (%) | Seção Nominal (mm2) | Bitola (mm) | Diâmetro(ø) dos Pinos de Dobramento (mm)
6.3 | 0.245 | ±10 | 31.2 | 6.3 | 32
8 | 0.395 | ±10 | 50.3 | 8 | 40
10 | 0.617 | ± 6 | 78.5 | 10 | 50
12.5 | 0.963 | ± 6 | 122.7 | 12.5 | 63
16 | 1.578 | ± 6 | 201.1 | 16 | 80
20 | 2.466 | ± 6 | 314.2 | 20 | 160
25 | 3.853 | ± 6 | 490.9 | 25 | 200
32 | 6.313 | ± 6 | 804.2 | 32 | 256

## Plan3
Tabelas Técnicas - Aço CA-50B
Caracteristicas de massa e seção:
Bitola (pol) | Massa Nominal (kg/m) | (15%) | Seção Nominal (cm2)
5/16" | 0.39 | 0.45 | 0.5
3/8" | 0.56 | 0.65 | 0.71
1/2" | 0.99 | 1.15 | 1.27
5/8" | 1.55 | 1.78 | 1.98
3/4" | 2.24 | 2.58 | 2.85
7/8" | 3.05 | 3.5 | 3.88
1" | 3.95 | 4.54 | 5.07

## Plan4
Tabelas Técnicas - Aço CA-60
Caracteristicas de massa e seção: |  |  |  | Dobramento em obra:
Bitola (mm) | Massa Nominal (kg/m) | Tolerância (%) | Seção Nominal (mm2) | Bitola (mm) | Diâmetro(ø) dos Pinos de Dobramento (mm)
3.4 | 0.071 | ± 6 | 9.1 | 3.4 | 20
4.2 | 0.109 | ± 6 | 13.9 | 4.2 | 25
5 | 0.154 | ± 6 | 19.6 | 5 | 30
6 | 0.222 | ± 6 | 28.3 | 6 | 36
7 | 0.302 | ± 6 | 38.5 | 7 | 42
8 | 0.395 | ± 6 | 50.3 | 8 | 48
9.5 | 0.558 | ± 6 | 70.9 | 9.5 | 57

## Plan5
Tabelas Técnicas - Pedra Britada
BRITA | Ø - Diâmetro máximo (mm)
0 | 4,8 < Ø < 9,5
1 | 9,5 < Ø < 19
2 | 19 < Ø < 25
3 | 25 < Ø < 38
4 | 38 < Ø < 50

## Plan6
Tabelas Técnicas - Sobrecargas nas lajes
CARACTERÍSTICAS | CARGA (kN/m²)
> Edifícios residenciais:
- Dormitório, sala, copa, cozinha e banho........................... | 1,50
- Despensa, área de serviço e lavanderia........................... | 2,00
> Garagens e estacionamentos para veículos pequenos....... | 3,00
> Escadas:
- Com acesso ao público................................................... | 3,00
- Sem acesso ao público................................................... | 2,50
> Terraços:
- Com acesso ao público................................................... | 3,00
- Sem acesso ao público................................................... | 2,00

## Plan7
Tabelas Técnicas - Madeira Serrada
Nomenclatura | Seção Transversal Nominal (cm)
Ripas | 1,2 x 5,0 ;1,5 x 5,0
Ripões | 2,0 x 5,0 ; 2,5 x 6,0
Sarrafos | 2,0 x 10,0 ; 3,0 x 12,0 ; 3,0 x 16,0
Caibros | 5,0 x 6,0 ; 6,0 x 6,0
Caibrões | 5,0 x 8,0 ; 6,0 x 8,0
Pontaletes | 7,5 x 7,5 ; 10,0 x 10,0
Vigotas, Vigas | 6,0 x 12,0 ; 6,0 x 16,0
Tábuas | 2,5 x 22,0 ; 2,5 x 30,0
Pranchas | 4,0 x 20,0 ; 4,0 x 30,0
Pranchões | 6,0 x 20,0 ; 6,0 x 30,0
Postes | 12,0 x 12,0 ; 15,0 x 15,0

## Plan8
Tabelas Técnicas - Postes Roliços
Comprimento | Tipo | Diâmetro
(m) |  | Base (cm) | Topo (cm)
7 | leve | 18.5 | 13.7
8 | leve | 19.7 | 14
9 | leve | 20.8 | 14.3
| médio | 23.6 | 17.2
| pesado | 27.7 | 21.3
10 | leve | 21.6 | 14.6
| médio | 24.8 | 17.8
| pesado | 28.6 | 21.6
11 | leve | 22.6 | 15
| médio | 25.8 | 18.1
| pesado | 29.9 | 22.3
12 | leve | 23.6 | 15.3
| médio | 26.7 | 18.5
| pesado | 30.8 | 22.6
13 | médio | 25.4 | 16.2
| pesado | 29.6 | 20.4
14 | médio | 26.4 | 16.5
| pesado | 30.6 | 20.7
15 | médio | 27 | 16.5
| pesado | 30.8 | 20.4
16 | médio | 28 | 16.9
| pesado | 32.4 | 21.3
17 | médio | 29.3 | 17.5
| pesado | 33.7 | 22
18 | médio | 29.9 | 17.5
| pesado | 34.4 | 22
19 | médio | 31.2 | 17.8
| pesado | 36.3 | 22
20 | médio | 32.5 | 17.8
| pesado | 37.7

## Plan9
Telas Soldadas para Estruturas de Concreto Armado
Para obter informações técnicas sobre telas soldadas visite o site http://www.ibts.org.br
L. = Longitudinal
T. = Transversal
AÇO |  | Espaçamento |  | Diâmetro |  | Seções |  | Apresen- | Dimensões |  | Peso
CA-60 |  | entre fios (cm) |  | (mm) |  | (cm2/m) |  | tação | (m)
Série | Desig. | L. | T. | L. | T. | L. | T. |  | Larg. | Comp. | kg/m2 | kg/peça
61 | Q61 | 15 | 15 | 3.4 | 3.4 | 0.61 | 0.61 | ROLO | 2.45 | 120 | 0.97 | 285.2
75 | Q75 | 15 | 15 | 3.8 | 3.8 | 0.75 | 0.75 | ROLO | 2.45 | 120 | 1.21 | 355.7
92 | Q92 | 15 | 15 | 4.2 | 4.2 | 0.92 | 0.92 | ROLO | 2.45 | 60 | 1.48 | 217.6
| T92 | 30 | 15 | 4.2 | 4.2 | 0.46 | 0.92 | ROLO | 2.45 | 120 | 1.12 | 329.3
113 | Q113 | 10 | 10 | 3.8 | 3.8 | 1.13 | 1.13 | ROLO | 2.45 | 60 | 1.8 | 264.6
| L113 | 10 | 30 | 3.8 | 3.8 | 1.13 | 0.38 | ROLO | 2.45 | 60 | 1.21 | 177.9
| T113 | 30 | 10 | 3.8 | 3.8 | 0.38 | 1.13 | ROLO | 2.45 | 60 | 1.22 | 179.3
138 | Q138 | 10 | 10 | 4.2 | 4.2 | 1.38 | 1.38 | ROLO | 2.45 | 60 | 2.2 | 323.4
| Q138 | 10 | 10 | 4.2 | 4.2 | 1.38 | 1.38 | PAINEL | 2.45 | 6 | 2.2 | 32.3
| R138 | 10 | 15 | 4.2 | 4.2 | 1.38 | 0.92 | PAINEL | 2.45 | 6 | 1.83 | 26.9
| M138 | 10 | 20 | 4.2 | 4.2 | 1.38 | 0.69 | PAINEL | 2.45 | 6 | 1.65 | 24.3
| L138 | 10 | 30 | 4.2 | 4.2 | 1.38 | 0.46 | ROLO | 2.45 | 60 | 1.47 | 216.1
| T138 | 30 | 10 | 4.2 | 4.2 | 0.46 | 1.38 | ROLO | 2.45 | 60 | 1.49 | 219
159 | Q159 | 10 | 10 | 4.5 | 4.5 | 1.59 | 1.59 | PAINEL | 2.45 | 6 | 2.52 | 37
| R159 | 10 | 15 | 4.5 | 4.5 | 1.59 | 1.06 | PAINEL | 2.45 | 6 | 2.11 | 31
| M159 | 10 | 20 | 4.5 | 4.5 | 1.59 | 0.79 | PAINEL | 2.45 | 6 | 1.9 | 27.9
| L159 | 10 | 30 | 4.5 | 4.5 | 1.59 | 0.53 | PAINEL | 2.45 | 6 | 1.69 | 24.8
196 | Q196 | 10 | 10 | 5 | 5 | 1.96 | 1.96 | PAINEL | 2.45 | 6 | 3.11 | 45.7
| R196 | 10 | 15 | 5 | 5 | 1.96 | 1.3 | PAINEL | 2.45 | 6 | 2.6 | 38.2
| M196 | 10 | 20 | 5 | 5 | 1.96 | 0.98 | PAINEL | 2.45 | 6 | 2.34 | 34.4
| L196 | 10 | 30 | 5 | 5 | 1.96 | 0.65 | PAINEL | 2.45 | 6 | 2.09 | 30.7
| T196 | 30 | 10 | 5 | 5 | 0.65 | 1.96 | PAINEL | 2.45 | 6 | 2.11 | 31
246 | Q246 | 10 | 10 | 5.6 | 5.6 | 2.46 | 2.46 | PAINEL | 2.45 | 6 | 3.91 | 57.5
| R246 | 10 | 15 | 5.6 | 5.6 | 2.46 | 1.64 | PAINEL | 2.45 | 6 | 3.26 | 47.9
| M246 | 10 | 20 | 5.6 | 5.6 | 2.46 | 1.23 | PAINEL | 2.45 | 6 | 2.94 | 43.2
| L246 | 10 | 30 | 5.6 | 5.6 | 2.46 | 0.82 | PAINEL | 2.45 | 6 | 2.62 | 38.5
| T246 | 30 | 10 | 5.6 | 5.6 | 0.82 | 2.46 | PAINEL | 2.45 | 6 | 2.64 | 38.8
283 | Q283 | 10 | 10 | 6 | 6 | 2.83 | 2.83 | PAINEL | 2.45 | 6 | 4.48 | 65.9
| R283 | 10 | 15 | 6 | 6 | 2.83 | 1.88 | PAINEL | 2.45 | 6 | 3.74 | 55
| M283 | 10 | 20 | 6 | 6 | 2.83 | 1.41 | PAINEL | 2.45 | 6 | 3.37 | 49.5
| L283 | 10 | 30 | 6 | 6 | 2.83 | 0.94 | PAINEL | 2.45 | 6 | 3 | 44.1
| T283 | 30 | 10 | 6 | 6 | 0.94 | 2.83 | PAINEL | 2.45 | 6 | 3.03 | 44.5
335 | Q335 | 15 | 15 | 8 | 8 | 3.35 | 3.35 | PAINEL | 2.45 | 6 | 5.37 | 78.9
| L335 | 15 | 30 | 8 | 6 | 3.35 | 0.94 | PAINEL | 2.45 | 6 | 3.48 | 51.2
| T335 | 30 | 15 | 6 | 8 | 0.94 | 3.35 | PAINEL | 2.45 | 6 | 3.45 | 50.7
396 | Q396 | 10 | 10 | 7.1 | 7.1 | 3.96 | 3.96 | PAINEL | 2.45 | 6 | 6.28 | 92.3
| R396 | 10 | 15 | 7.1 | 7.1 | 3.96 | 2.64 | PAINEL | 2.45 | 6 | 5.24 | 77
| M396 | 10 | 20 | 7.1 | 7.1 | 3.96 | 1.98 | PAINEL | 2.45 | 6 | 4.73 | 69.5
| L396 | 10 | 30 | 7.1 | 6 | 3.96 | 0.94 | PAINEL | 2.45 | 6 | 3.91 | 57.5
| T396 | 30 | 10 | 6 | 7.1 | 0.94 | 3.96 | PAINEL | 2.45 | 6 | 3.92 | 57.6
503 | Q503 | 10 | 10 | 8 | 8 | 5.03 | 5.03 | PAINEL | 2.45 | 6 | 7.97 | 117.2
| R503 | 10 | 15 | 8 | 8 | 5.03 | 3.35 | PAINEL | 2.45 | 6 | 6.66 | 97.9
| M503 | 10 | 20 | 8 | 8 | 5.03 | 2.51 | PAINEL | 2.45 | 6 | 6 | 88.2
| L503 | 10 | 30 | 8 | 6 | 5.03 | 0.94 | PAINEL | 2.45 | 6 | 4.77 | 70.1
| T503 | 30 | 10 | 6 | 8 | 0.94 | 5.03 | PAINEL | 2.45 | 6 | 4.76 | 70
636 | Q636 | 10 | 10 | 9 | 9 | 6.36 | 6.36 | PAINEL | 2.45 | 6 | 10.09 | 148.3
| L636 | 10 | 30 | 9 | 6 | 6.36 | 0.94 | PAINEL | 2.45 | 6 | 5.84 | 85.8
785 | Q785 | 10 | 10 | 10 | 10 | 7.85 | 7.85 | PAINEL | 2.45 | 6 | 12.46 | 183.2
| L785 | 10 | 30 | 10 | 6 | 7.85 | 0.94 | PAINEL | 2.45 | 6 | 7.03 | 103.3
AÇO |  | Espaçamento |  | Diâmetro |  | Seções |  | Apresen- | Dimensões |  | Peso
CA-50 |  | entre fios (cm) |  | (mm) |  | (cm2/m) |  | tação | (m)
Série | Desig. | L. | T. | L. | T. | L. | T. |  | Larg. | Comp. | kg/m2 | kg/peça
1227 | LA1227 | 10 | 30 | 12.5 | 7.1 | 12.27 | 1.32 | PAINEL | 2.45 | 6 | 10.87 | 159.8
Fonte: IBTS - Instituto Brasileiro de Telas Soldadas
Visite o site: http://www.ibts.org.br

## Plan13
Telas Soldadas para Argamassa Armada
Para obter informações técnicas sobre telas soldadas visite o site http://www.ibts.org.br
L. = Longitudinal
T. = Transversal
AÇO |  | Espaçamento |  | Diâmetro |  | Seções |  | Apresen- | Dimensões |  | Peso
CA-60 |  | entre fios (cm) |  | (mm) |  | (cm2/m) |  | tação | (m)
Série | Desig. | L. | T. | L. | T. | L. | T. |  | Larg. | Comp. | kg/m2 | kg/peça
98 | EQ 98 | 5 | 5 | 2.5 | 2.5 | 0.98 | 0.98 | ROLO | 1.2 | 60 | 1.54 | 110.9
[9 empty] | 2.4 |  |  | 221.8
Fonte: IBTS - Instituto Brasileiro de Telas Soldadas
Visite o site: http://www.ibts.org.br

## Plan14
Telas Soldadas para Tubos de Concreto Armado
Para obter informações técnicas sobre telas soldadas visite o site http://www.ibts.org.br
Tubos Tipo "Macho e Fêmea"
Obs.:
As telas para tubos de 1,50m de comprimento deverão ter largura de 1,475m.
Legenda:
L = Comprimento de tubo
Di = Diâmetro interno do tubo
Telas Tipo "Macho e Fêmea" (MF)
L. = Longitudinal
T. = Transversal
Aço | Malha | Diâmetro | Apresen- | Dimensões |  | Peso
CA-60 | (cm) | (mm) | tação | (m)
Designação | L X T | L X T |  | Larg. | Comp. | kg/m2 | kg/Peça
MF113 | 10 X 20 | 3,8 X 3,4 | ROLO | 0.975 | 120 | 1.27 | 148.6
MF138 | 10 X 20 | 4,2 X 3,4 | ROLO | 0.975 | 120 | 1.47 | 172
MF159 | 10 X 20 | 4,5 X 3,4 | ROLO | 0.975 | 120 | 1.64 | 191.9
MF196 | 10 X 20 | 5,0 X 3,4 | ROLO | 0.975 | 120 | 1.94 | 227
MF246 | 10 X 20 | 5,6 X 3,4 | ROLO | 0.975 | 60 | 2.34 | 136.9
MF283 | 10 X 20 | 6,0 X 4,2 | ROLO | 0.975 | 60 | 2.82 | 165
MF396 | 10 X 20 | 7,1 X 4,2 | ROLO | 0.975 | 60 | 3.73 | 218.2
Tubos Tipo "Ponta e Bolsa"
Obs.:
As telas para tubos de 1,00m de comprimento deverão ter largura de 1,12m.
As telas para tubos de 1,50m de comprimento deverão ter largura de 1,65m.
Legenda:
L = Comprimento de tubo
Di = Diâmetro interno do tubo
Telas Tipo "Ponto e Bolsa" (PB)
L. = Longitudinal
T. = Transversal
Aço | Malha | Diâmetro | Apresen- | Dimensões |  | Peso
CA-60 | (cm) | (mm) | tação | (m)
Designação | L X T | L X T |  | Larg. | Comp. | kg/m2 | kg/Peça
PB113 | 10 X 20 | 3,8 X 3,4 | ROLO | 1.12 | 120 | 1.31 | 176.1
|  |  |  | 1.65 |  |  | 259.4
PB138 | 10 X 20 | 4,2 X 3,4 | ROLO | 1.12 | 120 | 1.53 | 205.6
|  |  |  | 1.65 |  |  | 302.9
PB159 | 10 X 20 | 4,5 X 3,4 | ROLO | 1.12 | 120 | 1.7 | 228.5
|  |  |  | 1.65 |  |  | 336.6
PB196 | 10 X 20 | 5,0 X 3,4 | ROLO | 1.12 | 120 | 2.01 | 270.1
|  |  |  | 1.65 |  |  | 398
PB246 | 10 X 20 | 5,6 X 3,4 | ROLO | 1.12 | 60 | 2.43 | 163.3
|  |  |  | 1.65 |  |  | 240.6
PB283 | 10 X 20 | 6,0 X 4,2 | ROLO | 1.12 | 60 | 2.94 | 197.6
|  |  |  | 1.65 |  |  | 291.1
PB396 | 10 X 20 | 7,1 X 4,2 | ROLO | 1.12 | 60 | 3.89 | 261.4
|  |  |  | 1.65 |  |  | 385.1
Nota:
Considerado o peso de 2 fios na bolsa com adicional de 5% no comprimento
(C) IBTS - Instituto Brasileiro de Telas Soldadas
Fonte: IBTS - Instituto Brasileiro de Telas Soldadas
Visite o site: http://www.ibts.org.br

## Plan15
Telas Soldadas Galvanizadas para Alambrados
Para obter informações técnicas sobre telas soldadas visite o site http://www.ibts.org.br
Nº | Malha | Diâmetro (cm) |  | Altura | Rolo
| (cm) | mm | BWG | m | m
1 | 10 X 5 | 2.7 | 12 | 1.55 | 30
2 | 15 X 5 | 3 | 11 | 1.55 | 30
3 | 15 X 5 | 3 | 11 | 2 | 30
4 | 15 X 5 | 3.4 | 10 | 2 | 30
(C) IBTS - Instituto Brasileiro de Telas Soldadas
Fonte: IBTS - Instituto Brasileiro de Telas Soldadas
Visite o site: http://www.ibts.org.br

## Plan12
Tabela - Conversão do aço
Em caso de não conseguir achar o valor equivalente é aconselhável utilizar o valor mais próximo.Exemplo:
2) Neste caso, 6 barras de aço de 1/4" ou 6,3mm de valor 1.89 equivalem a 2 barras de 5/16" ou 8.0mm de valor 2.00.Seria o valor mais próximo e seguro.
Ø |  | 1 | 2 | 3 | 4 | 5 | 6 | 7 | 8 | 9 | 10
Pol | mm
2008-04-01 | 6.3 | 0.315 | 0.63 | 0.945 | 1.26 | 1575 | 1.89 | 2205 | 2.52 | 2835 | 3.15
|  | - | 7.52 | 10.15 | 12.78 | 15.41 | 18.04 | 20.67 | 23.30 | 25.93 | 28.56
2016-05-01 | 8.0 | 0.50 | 1.00 | 1.50 | 2.00 | 2.50 | 3.00 | 3.50 | 4.00 | 4.50 | 5.00
|  | - | 7.86 | 10.66 | 13.46 | 16.26 | 19.06 | 21.86 | 24.66 | 27.46 | 30.26
2008-08-03 | 10.0 | 0.80 | 1.60 | 2.40 | 3.20 | 4.00 | 4.80 | 5.60 | 6.40 | 7.20 | 8.00
|  | - | 8.26 | 11.26 | 14.26 | 17.26 | 20.25 | 23.26 | 26.26 | 29.26 | 32.26
2008-02-01 | 12.5 | 1.25 | 2.50 | 3.75 | 5.00 | 6.25 | 7.50 | 8.75 | 10.00 | 11.25 | 12.50
|  | - | 8.76 | 12.01 | 15.26 | 18.51 | 21.76 | 25.01 | 28.26 | 31.51 | 34.76
2008-08-05 | 16.0 | 2.00 | 4.00 | 6.00 | 8.00 | 10.00 | 12.00 | 14.00 | 16.00 | 18.00 | 20.00
|  | - | 9.46 | 13.06 | 16.66 | 20.26 | 23.86 | 27.46 | 31.06 | 34.66 | 38.26
2008-04-03 | 20.0 | 3.15 | 6.30 | 9.45 | 12.60 | 15.75 | 18.90 | 22.05 | 25.20 | 28.35 | 31.50
|  | - | 10.26 | 14.26 | 18.26 | 22.26 | 26.26 | 30.26 | 34.26 | 38.26 | 42.26
2008-08-07 | 22.0 | 3.88 | 7.76 | 11.64 | 15.52 | 19.40 | 23.23 | 27.16 | 31.04 | 34.92 | 38.80
|  | - | 10.86 | 15.26 | 19.66 | 24.06 | 28.45 | 32.86 | 37.26 | 41.66 | 46.06
1 | 25.0 | 5.00 | 10.00 | 15.00 | 20.00 | 25.00 | 30.00 | 35.00 | 40.00 | 45.00 | 50.00
|  | - | 11.76 | 16.76 | 21.76 | 26.76 | 31.70 | 36.76 | 41.76 | 46.76 | 51.76
2008-04-11 | 32.0 | 8.00 | 16.00 | 24.00 | 32.00 | 40.00 | 48.00 | 56.00 | 64.00 | 72.00 | 80.00
|  |  | 13.86 | 20.26 | 26.66 | 33.06 | 39.46 | 45.86 | 52.26 | 58.66 | 65.06